## Plan1
Status | Equip. | Desc_Equip | Parte | Classe_analises |  |  |  | Data_6_2021 | Resultados_06_2021 | Data_4_2022 | Resultados_4_2022 | Data_8_2022 | Resultados_8_2022 | Data_10_2022 | Resultados_10_2022 | Data_06_2023 | Resultado_06_2023
Atenção | 052-K-0002B | COMPRESSOR DE AR | DRENO DO RESERVATORIO
Atenção | 052-K-0002B | COMPRESSOR DE AR | DRENO DO RESERVATORIO
Atenção | 052-K-0002B | COMPRESSOR DE AR | DRENO DO RESERVATORIO
Atenção | 052-K-0002B | COMPRESSOR DE AR | DRENO DO RESERVATORIO
Atenção | 052-K-0002B | COMPRESSOR DE AR | DRENO DO RESERVATORIO | Fisico Quimicos | Viscosidade a 40°C | ASTM D445 | cSt | 2021-06-04 | 47.47 | 2022-04-27 | 45.87 | 2022-08-01 | 45.84 | 2022-10-28 | 45.8 | 2023-06-13 | 45.29
Atenção | 052-K-0002B | COMPRESSOR DE AR | DRENO DO RESERVATORIO | Fisico Quimicos | Água(*) | ASTM D4377 | % | 2021-06-04 | 0 | 2022-04-27 | 0 | 2022-08-01 | 0 | 2022-10-28 | 0 | 2023-06-13 | 0.113
Atenção | 052-K-0002B | COMPRESSOR DE AR | DRENO DO RESERVATORIO | Fisico Quimicos | T A N | ASTM D974 | mg KOH/g | 2021-06-04 | 0.16 | 2022-04-27 | 0.19 | 2022-08-01 | 0.21 | 2022-10-28 | 0.17 | 2023-06-13 | 0.16
Atenção | 052-K-0002B | COMPRESSOR DE AR | DRENO DO RESERVATORIO | Espectrofotometrico | Alumínio | ASTM D5185 | ppm | 2021-06-04 | 0.1 | 2022-04-27 | 0.1 | 2022-08-01 | 0.1 | 2022-10-28 | 0.1 | 2023-06-13 | 0.1
Atenção | 052-K-0002B | COMPRESSOR DE AR | DRENO DO RESERVATORIO | Espectrofotometrico | Cobre | ASTM D5185 | ppm | 2021-06-04 | 0.1 | 2022-04-27 | 0.1 | 2022-08-01 | 0.1 | 2022-10-28 | 0.1 | 2023-06-13 | 0.1
Atenção | 052-K-0002B | COMPRESSOR DE AR | DRENO DO RESERVATORIO | Espectrofotometrico | Cromo | ASTM D5185 | ppm | 2021-06-04 | 0.1 | 2022-04-27 | 0.1 | 2022-08-01 | 0.1 | 2022-10-28 | 0.1 | 2023-06-13 | 0.1
Atenção | 052-K-0002B | COMPRESSOR DE AR | DRENO DO RESERVATORIO | Espectrofotometrico | Ferro | ASTM D5185 | ppm | 2021-06-04 | 0.1 | 2022-04-27 | 0.1 | 2022-08-01 | 0.1 | 2022-10-28 | 0.1 | 2023-06-13 | 0.1
Atenção | 052-K-0002B | COMPRESSOR DE AR | DRENO DO RESERVATORIO | Espectrofotometrico | Silício | ASTM D5185 | ppm | 2021-06-04 | 0.1 | 2022-04-27 | 0.1 | 2022-08-01 | 0.1 | 2022-10-28 | 0.1 | 2023-06-13 | 0.1
Atenção | 052-K-0002B | COMPRESSOR DE AR | DRENO DO RESERVATORIO | Espectrofotometrico | Chumbo | ASTM D5185 | ppm | 2021-06-04 | 0.1 | 2022-04-27 | 0.1 | 2022-08-01 | 0.1 | 2022-10-28 | 0.1 | 2023-06-13 | 0.1
Atenção | 052-K-0002B | COMPRESSOR DE AR | DRENO DO RESERVATORIO | Espectrofotometrico | Zinco | ASTM D5185 | ppm | 2021-06-04 | 3.21 | 2022-04-27 | 2.53 | 2022-08-01 | 0.86 | 2022-10-28 | 1.07 | 2023-06-13 | 1.79
Atenção | 052-K-0002B | COMPRESSOR DE AR | DRENO DO RESERVATORIO | Espectrofotometrico | Estanho | ASTM D5185 | ppm | 2021-06-04 | 0.77 | 2022-04-27 | 0.35 | 2022-08-01 | 0.71 | 2022-10-28 | 0.59 | 2023-06-13 | 1.15
Atenção | 052-K-0002B | COMPRESSOR DE AR | DRENO DO RESERVATORIO | Espectrofotometrico | Molibdênio | ASTM D5185 | ppm | 2021-06-04 | 0.1 | 2022-04-27 | 0.1 | 2022-08-01 | 0.1 | 2022-10-28 | 0.1 | 2023-06-13 | 0.1
Atenção | 052-K-0002B | COMPRESSOR DE AR | DRENO DO RESERVATORIO | Espectrofotometrico | Níquel | ASTM D5185 | ppm | 2021-06-04 | 0.1 | 2022-04-27 | 0.1 | 2022-08-01 | 0.1 | 2022-10-28 | 0.1 | 2023-06-13 | 0.1
Atenção | 052-K-0002B | COMPRESSOR DE AR | DRENO DO RESERVATORIO | Espectrofotometrico | Calcio | ASTM D5185 | ppm | 2021-06-04 | 0.1 | 2022-04-27 | 0.1 | 2022-08-01 | 0.1 | 2022-10-28 | 0.1 | 2023-06-13 | 0.1
Atenção | 052-K-0002B | COMPRESSOR DE AR | DRENO DO RESERVATORIO | Espectrofotometrico | Sódio | ASTM D5185 | ppm | 2021-06-04 | 0.1 | 2022-04-27 | 0.1 | 2022-08-01 | 0.1 | 2022-10-28 | 0.1 | 2023-06-13 | 0.1
Atenção | 052-K-0002B | COMPRESSOR DE AR | DRENO DO RESERVATORIO | Espectrofotometrico | Prata | ASTM D5185 | ppm | 2021-06-04 | 0.1 | 2022-04-27 | 0.1 | 2022-08-01 | 0.1 | 2022-10-28 | 0.1 | 2023-06-13 | 0.1
Atenção | 052-K-0002B | COMPRESSOR DE AR | DRENO DO RESERVATORIO | Espectrofotometrico | Boro | ASTM D5185 | ppm | 2021-06-04 | 0.1 | 2022-04-27 | 0.1 | 2022-08-01 | 0.1 | 2022-10-28 | 0.1 | 2023-06-13 | 0.1
Atenção | 052-K-0002B | COMPRESSOR DE AR | DRENO DO RESERVATORIO | Espectrofotometrico | Bario | ASTM D5185 | ppm | 2021-06-04 | 0.1 | 2022-04-27 | 0.1 | 2022-08-01 | 0.25 | 2022-10-28 | 0.1 | 2023-06-13 | 0.1
Atenção | 052-K-0002B | COMPRESSOR DE AR | DRENO DO RESERVATORIO | Espectrofotometrico | Magnésio | ASTM D5185 | ppm | 2021-06-04 | 0.1 | 2022-04-27 | 0.1 | 2022-08-01 | 0.1 | 2022-10-28 | 0.1 | 2023-06-13 | 0.1
Atenção | 052-K-0002B | COMPRESSOR DE AR | DRENO DO RESERVATORIO | Espectrofotometrico | Manganês | ASTM D5185 | ppm | 2021-06-04 | 0.1 | 2022-04-27 | 0.1 | 2022-08-01 | 0.1 | 2022-10-28 | 0.1 | 2023-06-13 | 0.1
Atenção | 052-K-0002B | COMPRESSOR DE AR | DRENO DO RESERVATORIO | Espectrofotometrico | Fósforo | ASTM D5185 | ppm | 2021-06-04 | 17.22 | 2022-04-27 | 32.86 | 2022-08-01 | 36.24 | 2022-10-28 | 33.18 | 2023-06-13 | 19.69
Atenção | 052-K-0002B | COMPRESSOR DE AR | DRENO DO RESERVATORIO | Espectrofotometrico | Titânio | ASTM D5185 | ppm | 2021-06-04 | 0.1 | 2022-04-27 | 0.1 | 2022-08-01 | 0.1 | 2022-10-28 | 0.1 | 2023-06-13 | 0.1
Atenção | 052-K-0002B | COMPRESSOR DE AR | DRENO DO RESERVATORIO | Espectrofotometrico | Vanádio | ASTM D5185 | ppm | 2021-06-04 | 0.1 | 2022-04-27 | 0.1 | 2022-08-01 | 0.1 | 2022-10-28 | 0.1 | 2023-06-13 | 0.1
Atenção | 052-K-0002B | COMPRESSOR DE AR | DRENO DO RESERVATORIO | Contagem de Particulas | NAS 1638 | NAS 1638 | - | 2021-06-04 | 6 | 2022-04-27 | 7 | 2022-08-01 | 6 | 2022-10-28 | 5 | 2023-06-13 | 6
Atenção | 052-K-0002B | COMPRESSOR DE AR | DRENO DO RESERVATORIO | Contagem de Particulas | N.° Part.>04µm | AS 4059 | part./mL | 2021-06-04 | 530 | 2022-04-27 | 320 | 2022-08-01 | 210 | 2022-10-28 | 320 | 2023-06-13 | 439
Atenção | 052-K-0002B | COMPRESSOR DE AR | DRENO DO RESERVATORIO | Contagem de Particulas | N.° Part.>06µm | AS 4059 | part./mL | 2021-06-04 | 210 | 2022-04-27 | 220 | 2022-08-01 | 120 | 2022-10-28 | 160 | 2023-06-13 | 273
Atenção | 052-K-0002B | COMPRESSOR DE AR | DRENO DO RESERVATORIO | Contagem de Particulas | N.° Part.>14µm | AS 4059 | part./mL | 2021-06-04 | 20 | 2022-04-27 | 50 | 2022-08-01 | 20 | 2022-10-28 | 20 | 2023-06-13 | 49
Atenção | 052-K-0002B | COMPRESSOR DE AR | DRENO DO RESERVATORIO | Contagem de Particulas | N.° Part.>21µm | AS 4059 | part./mL | 2021-06-04 | 0 | 2022-04-27 | 20 | 2022-08-01 | 10 | 2022-10-28 | 0 | 2023-06-13 | 12
Atenção | 052-K-0002B | COMPRESSOR DE AR | DRENO DO RESERVATORIO | Contagem de Particulas | N.° Part.>38µm | AS 4059 | part./mL | 2021-06-04 | 0 | 2022-04-27 | 0 | 2022-08-01 | 0 | 2022-10-28 | 0 | 2023-06-13 | 2
Atenção | 052-K-0002B | COMPRESSOR DE AR | DRENO DO RESERVATORIO | Contagem de Particulas | N.° Part.>70µm | AS 4059 | part./mL | 2021-06-04 | 0 | 2022-04-27 | 0 | 2022-08-01 | 0 | 2022-10-28 | 0 | 2023-06-13 | 0
Atenção | 052-K-0002B | COMPRESSOR DE AR | DRENO DO RESERVATORIO | Contagem de Particulas | ISO 4406 | ISO4406:17 | - | 2021-06-04 | 16/15/11 | 2022-04-27 | 15/15/13 | 2022-08-01 | 15/14/11 | 2022-10-28 | 15/14/11 | 2023-06-13 | 16/15/13
Atenção | 052-K-0002B | COMPRESSOR DE AR | DRENO DO RESERVATORIO | Contagem de Particulas | AS 4059 | AS 4059 | - | 2021-06-04 | 7AF | 2022-04-27 | 8AF | 2022-08-01 | 7AF | 2022-10-28 | 6AF | 2023-06-13 | 7AF
Atenção | 052-K-0002B | COMPRESSOR DE AR | DRENO DO RESERVATORIO | Morfologia de Particulas | Borras | ASTM D7684 | - | 2021-06-04 |  | 2022-04-27 |  | 2022-08-01 |  | 2022-10-28 |  | 2023-06-13 | Tracos
Atenção | 052-K-0002B | COMPRESSOR DE AR | DRENO DO RESERVATORIO | Morfologia de Particulas | Sujidades | ASTM D7684 | - | 2021-06-04 | Normal | 2022-04-27 | Normal | 2022-08-01 | Normal | 2022-10-28 | Normal | 2023-06-13 | Normal
Atenção | 052-K-0002B | COMPRESSOR DE AR | DRENO DO RESERVATORIO | Morfologia de Particulas | Óxido de Silício | ASTM D7684 | - | 2021-06-04 | Normal | 2022-04-27 | Normal | 2022-08-01 | Normal | 2022-10-28 | Normal | 2023-06-13

## Plan2
Status | Data Coleta | Equip. | Desc_Equip | Parte | Analise_oleo | Norma | Und_med | Resultado
Normal | 2021-06-04 | 052-K-0002B | COMPRESSOR DE AR | DRENO DO RESERVATORIO | Viscosidade a 40°C | ASTM D445 | cSt | 47.47
Normal | 2021-06-04 | 052-K-0002B | COMPRESSOR DE AR | DRENO DO RESERVATORIO | Água(*) | ASTM D4377 | % | 0
Normal | 2021-06-04 | 052-K-0002B | COMPRESSOR DE AR | DRENO DO RESERVATORIO | T A N | ASTM D974 | mg KOH/g | 0.16
Normal | 2021-06-04 | 052-K-0002B | COMPRESSOR DE AR | DRENO DO RESERVATORIO | Alumínio | ASTM D5185 | ppm | 0.1
Normal | 2021-06-04 | 052-K-0002B | COMPRESSOR DE AR | DRENO DO RESERVATORIO | Cobre | ASTM D5185 | ppm | 0.1
Normal | 2021-06-04 | 052-K-0002B | COMPRESSOR DE AR | DRENO DO RESERVATORIO | Cromo | ASTM D5185 | ppm | 0.1
Normal | 2021-06-04 | 052-K-0002B | COMPRESSOR DE AR | DRENO DO RESERVATORIO | Ferro | ASTM D5185 | ppm | 0.1
Normal | 2021-06-04 | 052-K-0002B | COMPRESSOR DE AR | DRENO DO RESERVATORIO | Silício | ASTM D5185 | ppm | 0.1
Normal | 2021-06-04 | 052-K-0002B | COMPRESSOR DE AR | DRENO DO RESERVATORIO | Chumbo | ASTM D5185 | ppm | 0.1
Normal | 2021-06-04 | 052-K-0002B | COMPRESSOR DE AR | DRENO DO RESERVATORIO | Zinco | ASTM D5185 | ppm | 3.21
Normal | 2021-06-04 | 052-K-0002B | COMPRESSOR DE AR | DRENO DO RESERVATORIO | Estanho | ASTM D5185 | ppm | 0.77
Normal | 2021-06-04 | 052-K-0002B | COMPRESSOR DE AR | DRENO DO RESERVATORIO | Molibdênio | ASTM D5185 | ppm | 0.1
Normal | 2021-06-04 | 052-K-0002B | COMPRESSOR DE AR | DRENO DO RESERVATORIO | Níquel | ASTM D5185 | ppm | 0.1
Normal | 2021-06-04 | 052-K-0002B | COMPRESSOR DE AR | DRENO DO RESERVATORIO | Calcio | ASTM D5185 | ppm | 0.1
Normal | 2021-06-04 | 052-K-0002B | COMPRESSOR DE AR | DRENO DO RESERVATORIO | Sódio | ASTM D5185 | ppm | 0.1
Normal | 2021-06-04 | 052-K-0002B | COMPRESSOR DE AR | DRENO DO RESERVATORIO | Prata | ASTM D5185 | ppm | 0.1
Normal | 2021-06-04 | 052-K-0002B | COMPRESSOR DE AR | DRENO DO RESERVATORIO | Boro | ASTM D5185 | ppm | 0.1
Normal | 2021-06-04 | 052-K-0002B | COMPRESSOR DE AR | DRENO DO RESERVATORIO | Bario | ASTM D5185 | ppm | 0.1
Normal | 2021-06-04 | 052-K-0002B | COMPRESSOR DE AR | DRENO DO RESERVATORIO | Magnésio | ASTM D5185 | ppm | 0.1
Normal | 2021-06-04 | 052-K-0002B | COMPRESSOR DE AR | DRENO DO RESERVATORIO | Manganês | ASTM D5185 | ppm | 0.1
Normal | 2021-06-04 | 052-K-0002B | COMPRESSOR DE AR | DRENO DO RESERVATORIO | Fósforo | ASTM D5185 | ppm | 17.22
Normal | 2021-06-04 | 052-K-0002B | COMPRESSOR DE AR | DRENO DO RESERVATORIO | Titânio | ASTM D5185 | ppm | 0.1
Normal | 2021-06-04 | 052-K-0002B | COMPRESSOR DE AR | DRENO DO RESERVATORIO | Vanádio | ASTM D5185 | ppm | 0.1
Normal | 2021-06-04 | 052-K-0002B | COMPRESSOR DE AR | DRENO DO RESERVATORIO | NAS 1638 | NAS 1638 | - | 6
Normal | 2021-06-04 | 052-K-0002B | COMPRESSOR DE AR | DRENO DO RESERVATORIO | N.° Part.>04µm | AS 4059 | part./mL | 530
Normal | 2021-06-04 | 052-K-0002B | COMPRESSOR DE AR | DRENO DO RESERVATORIO | N.° Part.>06µm | AS 4059 | part./mL | 210
Normal | 2021-06-04 | 052-K-0002B | COMPRESSOR DE AR | DRENO DO RESERVATORIO | N.° Part.>14µm | AS 4059 | part./mL | 20
Normal | 2021-06-04 | 052-K-0002B | COMPRESSOR DE AR | DRENO DO RESERVATORIO | N.° Part.>21µm | AS 4059 | part./mL | 0
Normal | 2021-06-04 | 052-K-0002B | COMPRESSOR DE AR | DRENO DO RESERVATORIO | N.° Part.>38µm | AS 4059 | part./mL | 0
Normal | 2021-06-04 | 052-K-0002B | COMPRESSOR DE AR | DRENO DO RESERVATORIO | N.° Part.>70µm | AS 4059 | part./mL | 0
Normal | 2021-06-04 | 052-K-0002B | COMPRESSOR DE AR | DRENO DO RESERVATORIO | ISO 4406 | ISO4406:17 | - | 16/15/11
Normal | 2021-06-04 | 052-K-0002B | COMPRESSOR DE AR | DRENO DO RESERVATORIO | AS 4059 | AS 4059 | - | 7AF
Normal | 2021-06-04 | 052-K-0002B | COMPRESSOR DE AR | DRENO DO RESERVATORIO | Borras | ASTM D7684 | -
Normal | 2021-06-04 | 052-K-0002B | COMPRESSOR DE AR | DRENO DO RESERVATORIO | Sujidades | ASTM D7684 | - | Normal
Normal | 2021-06-04 | 052-K-0002B | COMPRESSOR DE AR | DRENO DO RESERVATORIO | Óxido de Silício | ASTM D7684 | - | Normal
Atencao | 2022-04-27 | 052-K-0002B | COMPRESSOR DE AR | DRENO DO RESERVATORIO | Viscosidade a 40°C | ASTM D445 | cSt | 45.87
Atencao | 2022-04-27 | 052-K-0002B | COMPRESSOR DE AR | DRENO DO RESERVATORIO | Água(*) | ASTM D4377 | % | 0
Atencao | 2022-04-27 | 052-K-0002B | COMPRESSOR DE AR | DRENO DO RESERVATORIO | T A N | ASTM D974 | mg KOH/g | 0.19
Atencao | 2022-04-27 | 052-K-0002B | COMPRESSOR DE AR | DRENO DO RESERVATORIO | Alumínio | ASTM D5185 | ppm | 0.1
Atencao | 2022-04-27 | 052-K-0002B | COMPRESSOR DE AR | DRENO DO RESERVATORIO | Cobre | ASTM D5185 | ppm | 0.1
Atencao | 2022-04-27 | 052-K-0002B | COMPRESSOR DE AR | DRENO DO RESERVATORIO | Cromo | ASTM D5185 | ppm | 0.1
Atencao | 2022-04-27 | 052-K-0002B | COMPRESSOR DE AR | DRENO DO RESERVATORIO | Ferro | ASTM D5185 | ppm | 0.1
Atencao | 2022-04-27 | 052-K-0002B | COMPRESSOR DE AR | DRENO DO RESERVATORIO | Silício | ASTM D5185 | ppm | 0.1
Atencao | 2022-04-27 | 052-K-0002B | COMPRESSOR DE AR | DRENO DO RESERVATORIO | Chumbo | ASTM D5185 | ppm | 0.1
Atencao | 2022-04-27 | 052-K-0002B | COMPRESSOR DE AR | DRENO DO RESERVATORIO | Zinco | ASTM D5185 | ppm | 2.53
Atencao | 2022-04-27 | 052-K-0002B | COMPRESSOR DE AR | DRENO DO RESERVATORIO | Estanho | ASTM D5185 | ppm | 0.35
Atencao | 2022-04-27 | 052-K-0002B | COMPRESSOR DE AR | DRENO DO RESERVATORIO | Molibdênio | ASTM D5185 | ppm | 0.1
Atencao | 2022-04-27 | 052-K-0002B | COMPRESSOR DE AR | DRENO DO RESERVATORIO | Níquel | ASTM D5185 | ppm | 0.1
Atencao | 2022-04-27 | 052-K-0002B | COMPRESSOR DE AR | DRENO DO RESERVATORIO | Calcio | ASTM D5185 | ppm | 0.1
Atencao | 2022-04-27 | 052-K-0002B | COMPRESSOR DE AR | DRENO DO RESERVATORIO | Sódio | ASTM D5185 | ppm | 0.1
Atencao | 2022-04-27 | 052-K-0002B | COMPRESSOR DE AR | DRENO DO RESERVATORIO | Prata | ASTM D5185 | ppm | 0.1
Atencao | 2022-04-27 | 052-K-0002B | COMPRESSOR DE AR | DRENO DO RESERVATORIO | Boro | ASTM D5185 | ppm | 0.1
Atencao | 2022-04-27 | 052-K-0002B | COMPRESSOR DE AR | DRENO DO RESERVATORIO | Bario | ASTM D5185 | ppm | 0.1
Atencao | 2022-04-27 | 052-K-0002B | COMPRESSOR DE AR | DRENO DO RESERVATORIO | Magnésio | ASTM D5185 | ppm | 0.1
Atencao | 2022-04-27 | 052-K-0002B | COMPRESSOR DE AR | DRENO DO RESERVATORIO | Manganês | ASTM D5185 | ppm | 0.1
Atencao | 2022-04-27 | 052-K-0002B | COMPRESSOR DE AR | DRENO DO RESERVATORIO | Fósforo | ASTM D5185 | ppm | 32.86
Atencao | 2022-04-27 | 052-K-0002B | COMPRESSOR DE AR | DRENO DO RESERVATORIO | Titânio | ASTM D5185 | ppm | 0.1
Atencao | 2022-04-27 | 052-K-0002B | COMPRESSOR DE AR | DRENO DO RESERVATORIO | Vanádio | ASTM D5185 | ppm | 0.1
Atencao | 2022-04-27 | 052-K-0002B | COMPRESSOR DE AR | DRENO DO RESERVATORIO | NAS 1638 | NAS 1638 | - | 7
Atencao | 2022-04-27 | 052-K-0002B | COMPRESSOR DE AR | DRENO DO RESERVATORIO | N.° Part.>04µm | AS 4059 | part./mL | 320
Atencao | 2022-04-27 | 052-K-0002B | COMPRESSOR DE AR | DRENO DO RESERVATORIO | N.° Part.>06µm | AS 4059 | part./mL | 220
Atencao | 2022-04-27 | 052-K-0002B | COMPRESSOR DE AR | DRENO DO RESERVATORIO | N.° Part.>14µm | AS 4059 | part./mL | 50
Atencao | 2022-04-27 | 052-K-0002B | COMPRESSOR DE AR | DRENO DO RESERVATORIO | N.° Part.>21µm | AS 4059 | part./mL | 20
Atencao | 2022-04-27 | 052-K-0002B | COMPRESSOR DE AR | DRENO DO RESERVATORIO | N.° Part.>38µm | AS 4059 | part./mL | 0
Atencao | 2022-04-27 | 052-K-0002B | COMPRESSOR DE AR | DRENO DO RESERVATORIO | N.° Part.>70µm | AS 4059 | part./mL | 0
Atencao | 2022-04-27 | 052-K-0002B | COMPRESSOR DE AR | DRENO DO RESERVATORIO | ISO 4406 | ISO4406:17 | - | 15/15/13
Atencao | 2022-04-27 | 052-K-0002B | COMPRESSOR DE AR | DRENO DO RESERVATORIO | AS 4059 | AS 4059 | - | 8AF
Atencao | 2022-04-27 | 052-K-0002B | COMPRESSOR DE AR | DRENO DO RESERVATORIO | Borras | ASTM D7684 | -
Atencao | 2022-04-27 | 052-K-0002B | COMPRESSOR DE AR | DRENO DO RESERVATORIO | Sujidades | ASTM D7684 | - | Normal
Atencao | 2022-04-27 | 052-K-0002B | COMPRESSOR DE AR | DRENO DO RESERVATORIO | Óxido de Silício | ASTM D7684 | - | Normal
Normal | 2022-08-01 | 052-K-0002B | COMPRESSOR DE AR | DRENO DO RESERVATORIO | Viscosidade a 40°C | ASTM D445 | cSt | 45.84
Normal | 2022-08-01 | 052-K-0002B | COMPRESSOR DE AR | DRENO DO RESERVATORIO | Água(*) | ASTM D4377 | % | 0
Normal | 2022-08-01 | 052-K-0002B | COMPRESSOR DE AR | DRENO DO RESERVATORIO | T A N | ASTM D974 | mg KOH/g | 0.21
Normal | 2022-08-01 | 052-K-0002B | COMPRESSOR DE AR | DRENO DO RESERVATORIO | Alumínio | ASTM D5185 | ppm | 0.1
Normal | 2022-08-01 | 052-K-0002B | COMPRESSOR DE AR | DRENO DO RESERVATORIO | Cobre | ASTM D5185 | ppm | 0.1
Normal | 2022-08-01 | 052-K-0002B | COMPRESSOR DE AR | DRENO DO RESERVATORIO | Cromo | ASTM D5185 | ppm | 0.1
Normal | 2022-08-01 | 052-K-0002B | COMPRESSOR DE AR | DRENO DO RESERVATORIO | Ferro | ASTM D5185 | ppm | 0.1
Normal | 2022-08-01 | 052-K-0002B | COMPRESSOR DE AR | DRENO DO RESERVATORIO | Silício | ASTM D5185 | ppm | 0.1
Normal | 2022-08-01 | 052-K-0002B | COMPRESSOR DE AR | DRENO DO RESERVATORIO | Chumbo | ASTM D5185 | ppm | 0.1
Normal | 2022-08-01 | 052-K-0002B | COMPRESSOR DE AR | DRENO DO RESERVATORIO | Zinco | ASTM D5185 | ppm | 0.86
Normal | 2022-08-01 | 052-K-0002B | COMPRESSOR DE AR | DRENO DO RESERVATORIO | Estanho | ASTM D5185 | ppm | 0.71
Normal | 2022-08-01 | 052-K-0002B | COMPRESSOR DE AR | DRENO DO RESERVATORIO | Molibdênio | ASTM D5185 | ppm | 0.1
Normal | 2022-08-01 | 052-K-0002B | COMPRESSOR DE AR | DRENO DO RESERVATORIO | Níquel | ASTM D5185 | ppm | 0.1
Normal | 2022-08-01 | 052-K-0002B | COMPRESSOR DE AR | DRENO DO RESERVATORIO | Calcio | ASTM D5185 | ppm | 0.1
Normal | 2022-08-01 | 052-K-0002B | COMPRESSOR DE AR | DRENO DO RESERVATORIO | Sódio | ASTM D5185 | ppm | 0.1
Normal | 2022-08-01 | 052-K-0002B | COMPRESSOR DE AR | DRENO DO RESERVATORIO | Prata | ASTM D5185 | ppm | 0.1
Normal | 2022-08-01 | 052-K-0002B | COMPRESSOR DE AR | DRENO DO RESERVATORIO | Boro | ASTM D5185 | ppm | 0.1
Normal | 2022-08-01 | 052-K-0002B | COMPRESSOR DE AR | DRENO DO RESERVATORIO | Bario | ASTM D5185 | ppm | 0.25
Normal | 2022-08-01 | 052-K-0002B | COMPRESSOR DE AR | DRENO DO RESERVATORIO | Magnésio | ASTM D5185 | ppm | 0.1
Normal | 2022-08-01 | 052-K-0002B | COMPRESSOR DE AR | DRENO DO RESERVATORIO | Manganês | ASTM D5185 | ppm | 0.1
Normal | 2022-08-01 | 052-K-0002B | COMPRESSOR DE AR | DRENO DO RESERVATORIO | Fósforo | ASTM D5185 | ppm | 36.24
Normal | 2022-08-01 | 052-K-0002B | COMPRESSOR DE AR | DRENO DO RESERVATORIO | Titânio | ASTM D5185 | ppm | 0.1
Normal | 2022-08-01 | 052-K-0002B | COMPRESSOR DE AR | DRENO DO RESERVATORIO | Vanádio | ASTM D5185 | ppm | 0.1
Normal | 2022-08-01 | 052-K-0002B | COMPRESSOR DE AR | DRENO DO RESERVATORIO | NAS 1638 | NAS 1638 | - | 6
Normal | 2022-08-01 | 052-K-0002B | COMPRESSOR DE AR | DRENO DO RESERVATORIO | N.° Part.>04µm | AS 4059 | part./mL | 210
Normal | 2022-08-01 | 052-K-0002B | COMPRESSOR DE AR | DRENO DO RESERVATORIO | N.° Part.>06µm | AS 4059 | part./mL | 120
Normal | 2022-08-01 | 052-K-0002B | COMPRESSOR DE AR | DRENO DO RESERVATORIO | N.° Part.>14µm | AS 4059 | part./mL | 20
Normal | 2022-08-01 | 052-K-0002B | COMPRESSOR DE AR | DRENO DO RESERVATORIO | N.° Part.>21µm | AS 4059 | part./mL | 10
Normal | 2022-08-01 | 052-K-0002B | COMPRESSOR DE AR | DRENO DO RESERVATORIO | N.° Part.>38µm | AS 4059 | part./mL | 0
Normal | 2022-08-01 | 052-K-0002B | COMPRESSOR DE AR | DRENO DO RESERVATORIO | N.° Part.>70µm | AS 4059 | part./mL | 0
Normal | 2022-08-01 | 052-K-0002B | COMPRESSOR DE AR | DRENO DO RESERVATORIO | ISO 4406 | ISO4406:17 | - | 15/14/11
Normal | 2022-08-01 | 052-K-0002B | COMPRESSOR DE AR | DRENO DO RESERVATORIO | AS 4059 | AS 4059 | - | 7AF
Normal | 2022-08-01 | 052-K-0002B | COMPRESSOR DE AR | DRENO DO RESERVATORIO | Borras | ASTM D7684 | -
Normal | 2022-08-01 | 052-K-0002B | COMPRESSOR DE AR | DRENO DO RESERVATORIO | Sujidades | ASTM D7684 | - | Normal
Normal | 2022-08-01 | 052-K-0002B | COMPRESSOR DE AR | DRENO DO RESERVATORIO | Óxido de Silício | ASTM D7684 | - | Normal
Normal | 2022-10-28 | 052-K-0002B | COMPRESSOR DE AR | DRENO DO RESERVATORIO | Viscosidade a 40°C | ASTM D445 | cSt | 45.8
Normal | 2022-10-28 | 052-K-0002B | COMPRESSOR DE AR | DRENO DO RESERVATORIO | Água(*) | ASTM D4377 | % | 0
Normal | 2022-10-28 | 052-K-0002B | COMPRESSOR DE AR | DRENO DO RESERVATORIO | T A N | ASTM D974 | mg KOH/g | 0.17
Normal | 2022-10-28 | 052-K-0002B | COMPRESSOR DE AR | DRENO DO RESERVATORIO | Alumínio | ASTM D5185 | ppm | 0.1
Normal | 2022-10-28 | 052-K-0002B | COMPRESSOR DE AR | DRENO DO RESERVATORIO | Cobre | ASTM D5185 | ppm | 0.1
Normal | 2022-10-28 | 052-K-0002B | COMPRESSOR DE AR | DRENO DO RESERVATORIO | Cromo | ASTM D5185 | ppm | 0.1
Normal | 2022-10-28 | 052-K-0002B | COMPRESSOR DE AR | DRENO DO RESERVATORIO | Ferro | ASTM D5185 | ppm | 0.1
Normal | 2022-10-28 | 052-K-0002B | COMPRESSOR DE AR | DRENO DO RESERVATORIO | Silício | ASTM D5185 | ppm | 0.1
Normal | 2022-10-28 | 052-K-0002B | COMPRESSOR DE AR | DRENO DO RESERVATORIO | Chumbo | ASTM D5185 | ppm | 0.1
Normal | 2022-10-28 | 052-K-0002B | COMPRESSOR DE AR | DRENO DO RESERVATORIO | Zinco | ASTM D5185 | ppm | 1.07
Normal | 2022-10-28 | 052-K-0002B | COMPRESSOR DE AR | DRENO DO RESERVATORIO | Estanho | ASTM D5185 | ppm | 0.59
Normal | 2022-10-28 | 052-K-0002B | COMPRESSOR DE AR | DRENO DO RESERVATORIO | Molibdênio | ASTM D5185 | ppm | 0.1
Normal | 2022-10-28 | 052-K-0002B | COMPRESSOR DE AR | DRENO DO RESERVATORIO | Níquel | ASTM D5185 | ppm | 0.1
Normal | 2022-10-28 | 052-K-0002B | COMPRESSOR DE AR | DRENO DO RESERVATORIO | Calcio | ASTM D5185 | ppm | 0.1
Normal | 2022-10-28 | 052-K-0002B | COMPRESSOR DE AR | DRENO DO RESERVATORIO | Sódio | ASTM D5185 | ppm | 0.1
Normal | 2022-10-28 | 052-K-0002B | COMPRESSOR DE AR | DRENO DO RESERVATORIO | Prata | ASTM D5185 | ppm | 0.1
Normal | 2022-10-28 | 052-K-0002B | COMPRESSOR DE AR | DRENO DO RESERVATORIO | Boro | ASTM D5185 | ppm | 0.1
Normal | 2022-10-28 | 052-K-0002B | COMPRESSOR DE AR | DRENO DO RESERVATORIO | Bario | ASTM D5185 | ppm | 0.1
Normal | 2022-10-28 | 052-K-0002B | COMPRESSOR DE AR | DRENO DO RESERVATORIO | Magnésio | ASTM D5185 | ppm | 0.1
Normal | 2022-10-28 | 052-K-0002B | COMPRESSOR DE AR | DRENO DO RESERVATORIO | Manganês | ASTM D5185 | ppm | 0.1
Normal | 2022-10-28 | 052-K-0002B | COMPRESSOR DE AR | DRENO DO RESERVATORIO | Fósforo | ASTM D5185 | ppm | 33.18
Normal | 2022-10-28 | 052-K-0002B | COMPRESSOR DE AR | DRENO DO RESERVATORIO | Titânio | ASTM D5185 | ppm | 0.1
Normal | 2022-10-28 | 052-K-0002B | COMPRESSOR DE AR | DRENO DO RESERVATORIO | Vanádio | ASTM D5185 | ppm | 0.1
Normal | 2022-10-28 | 052-K-0002B | COMPRESSOR DE AR | DRENO DO RESERVATORIO | NAS 1638 | NAS 1638 | - | 5
Normal | 2022-10-28 | 052-K-0002B | COMPRESSOR DE AR | DRENO DO RESERVATORIO | N.° Part.>04µm | AS 4059 | part./mL | 320
Normal | 2022-10-28 | 052-K-0002B | COMPRESSOR DE AR | DRENO DO RESERVATORIO | N.° Part.>06µm | AS 4059 | part./mL | 160
Normal | 2022-10-28 | 052-K-0002B | COMPRESSOR DE AR | DRENO DO RESERVATORIO | N.° Part.>14µm | AS 4059 | part./mL | 20
Normal | 2022-10-28 | 052-K-0002B | COMPRESSOR DE AR | DRENO DO RESERVATORIO | N.° Part.>21µm | AS 4059 | part./mL | 0
Normal | 2022-10-28 | 052-K-0002B | COMPRESSOR DE AR | DRENO DO RESERVATORIO | N.° Part.>38µm | AS 4059 | part./mL | 0
Normal | 2022-10-28 | 052-K-0002B | COMPRESSOR DE AR | DRENO DO RESERVATORIO | N.° Part.>70µm | AS 4059 | part./mL | 0
Normal | 2022-10-28 | 052-K-0002B | COMPRESSOR DE AR | DRENO DO RESERVATORIO | ISO 4406 | ISO4406:17 | - | 15/14/11
Normal | 2022-10-28 | 052-K-0002B | COMPRESSOR DE AR | DRENO DO RESERVATORIO | AS 4059 | AS 4059 | - | 6AF
Normal | 2022-10-28 | 052-K-0002B | COMPRESSOR DE AR | DRENO DO RESERVATORIO | Borras | ASTM D7684 | -
Normal | 2022-10-28 | 052-K-0002B | COMPRESSOR DE AR | DRENO DO RESERVATORIO | Sujidades | ASTM D7684 | - | Normal
Normal | 2022-10-28 | 052-K-0002B | COMPRESSOR DE AR | DRENO DO RESERVATORIO | Óxido de Silício | ASTM D7684 | - | Normal
Atencao | 2023-06-13 | 052-K-0002B | COMPRESSOR DE AR | DRENO DO RESERVATORIO | Viscosidade a 40°C | ASTM D445 | cSt | 45.29
Atencao | 2023-06-13 | 052-K-0002B | COMPRESSOR DE AR | DRENO DO RESERVATORIO | Água(*) | ASTM D4377 | % | 0.113
Atencao | 2023-06-13 | 052-K-0002B | COMPRESSOR DE AR | DRENO DO RESERVATORIO | T A N | ASTM D974 | mg KOH/g | 0.16
Atencao | 2023-06-13 | 052-K-0002B | COMPRESSOR DE AR | DRENO DO RESERVATORIO | Alumínio | ASTM D5185 | ppm | 0.1
Atencao | 2023-06-13 | 052-K-0002B | COMPRESSOR DE AR | DRENO DO RESERVATORIO | Cobre | ASTM D5185 | ppm | 0.1
Atencao | 2023-06-13 | 052-K-0002B | COMPRESSOR DE AR | DRENO DO RESERVATORIO | Cromo | ASTM D5185 | ppm | 0.1
Atencao | 2023-06-13 | 052-K-0002B | COMPRESSOR DE AR | DRENO DO RESERVATORIO | Ferro | ASTM D5185 | ppm | 0.1
Atencao | 2023-06-13 | 052-K-0002B | COMPRESSOR DE AR | DRENO DO RESERVATORIO | Silício | ASTM D5185 | ppm | 0.1
Atencao | 2023-06-13 | 052-K-0002B | COMPRESSOR DE AR | DRENO DO RESERVATORIO | Chumbo | ASTM D5185 | ppm | 0.1
Atencao | 2023-06-13 | 052-K-0002B | COMPRESSOR DE AR | DRENO DO RESERVATORIO | Zinco | ASTM D5185 | ppm | 1.79
Atencao | 2023-06-13 | 052-K-0002B | COMPRESSOR DE AR | DRENO DO RESERVATORIO | Estanho | ASTM D5185 | ppm | 1.15
Atencao | 2023-06-13 | 052-K-0002B | COMPRESSOR DE AR | DRENO DO RESERVATORIO | Molibdênio | ASTM D5185 | ppm | 0.1
Atencao | 2023-06-13 | 052-K-0002B | COMPRESSOR DE AR | DRENO DO RESERVATORIO | Níquel | ASTM D5185 | ppm | 0.1
Atencao | 2023-06-13 | 052-K-0002B | COMPRESSOR DE AR | DRENO DO RESERVATORIO | Calcio | ASTM D5185 | ppm | 0.1
Atencao | 2023-06-13 | 052-K-0002B | COMPRESSOR DE AR | DRENO DO RESERVATORIO | Sódio | ASTM D5185 | ppm | 0.1
Atencao | 2023-06-13 | 052-K-0002B | COMPRESSOR DE AR | DRENO DO RESERVATORIO | Prata | ASTM D5185 | ppm | 0.1
Atencao | 2023-06-13 | 052-K-0002B | COMPRESSOR DE AR | DRENO DO RESERVATORIO | Boro | ASTM D5185 | ppm | 0.1
Atencao | 2023-06-13 | 052-K-0002B | COMPRESSOR DE AR | DRENO DO RESERVATORIO | Bario | ASTM D5185 | ppm | 0.1
Atencao | 2023-06-13 | 052-K-0002B | COMPRESSOR DE AR | DRENO DO RESERVATORIO | Magnésio | ASTM D5185 | ppm | 0.1
Atencao | 2023-06-13 | 052-K-0002B | COMPRESSOR DE AR | DRENO DO RESERVATORIO | Manganês | ASTM D5185 | ppm | 0.1
Atencao | 2023-06-13 | 052-K-0002B | COMPRESSOR DE AR | DRENO DO RESERVATORIO | Fósforo | ASTM D5185 | ppm | 19.69
Atencao | 2023-06-13 | 052-K-0002B | COMPRESSOR DE AR | DRENO DO RESERVATORIO | Titânio | ASTM D5185 | ppm | 0.1
Atencao | 2023-06-13 | 052-K-0002B | COMPRESSOR DE AR | DRENO DO RESERVATORIO | Vanádio | ASTM D5185 | ppm | 0.1
Atencao | 2023-06-13 | 052-K-0002B | COMPRESSOR DE AR | DRENO DO RESERVATORIO | NAS 1638 | NAS 1638 | - | 6
Atencao | 2023-06-13 | 052-K-0002B | COMPRESSOR DE AR | DRENO DO RESERVATORIO | N.° Part.>04µm | AS 4059 | part./mL | 439
Atencao | 2023-06-13 | 052-K-0002B | COMPRESSOR DE AR | DRENO DO RESERVATORIO | N.° Part.>06µm | AS 4059 | part./mL | 273
Atencao | 2023-06-13 | 052-K-0002B | COMPRESSOR DE AR | DRENO DO RESERVATORIO | N.° Part.>14µm | AS 4059 | part./mL | 49
Atencao | 2023-06-13 | 052-K-0002B | COMPRESSOR DE AR | DRENO DO RESERVATORIO | N.° Part.>21µm | AS 4059 | part./mL | 12
Atencao | 2023-06-13 | 052-K-0002B | COMPRESSOR DE AR | DRENO DO RESERVATORIO | N.° Part.>38µm | AS 4059 | part./mL | 2
Atencao | 2023-06-13 | 052-K-0002B | COMPRESSOR DE AR | DRENO DO RESERVATORIO | N.° Part.>70µm | AS 4059 | part./mL | 0
Atencao | 2023-06-13 | 052-K-0002B | COMPRESSOR DE AR | DRENO DO RESERVATORIO | ISO 4406 | ISO4406:17 | - | 16/15/13
Atencao | 2023-06-13 | 052-K-0002B | COMPRESSOR DE AR | DRENO DO RESERVATORIO | AS 4059 | AS 4059 | - | 7AF
Atencao | 2023-06-13 | 052-K-0002B | COMPRESSOR DE AR | DRENO DO RESERVATORIO | Borras | ASTM D7684 | - | Tracos
Atencao | 2023-06-13 | 052-K-0002B | COMPRESSOR DE AR | DRENO DO RESERVATORIO | Sujidades | ASTM D7684 | - | Normal
Atencao | 2023-06-13 | 052-K-0002B | COMPRESSOR DE AR | DRENO DO RESERVATORIO | Óxido de Silício | ASTM D7684 | -